## KS와 JIS의 금속재료기호 비교표
KS와 JIS의 금속재료기호 비교표
금속재료기호 | 규격명 | KS기호 | 기호설명 | JIS번호 | JIS기호 | 비 고
KS D 2301 | 타프피치 형동 | B-Tcu | B-Billet, C-Cake, T-Tough Pitch | JIS H 2123 | B-Tcu
|  | C-Tcu |  |  | C-Tcu
KS D 2302 | 연 지금 | Pb | Pb-Lead | JIS H 2105 | -
KS D 2034 | 알루미늄 지금 | Al | Al-Aluminium | JIS H 2102 | -
KS D 2305 | 주석 지금 | Sn | Sn-Tin | JIS H 2108 | -
KS D 2306 | 금속 크롬 | Cr | Cr-Chromium | JIS G 2313 | Mcr
KS D 2307 | 니켈 지금 | Ni | Ni-Nickel | JIS H 2104 | N
KS D 2308 | 은 지금 | Ag | Ag-Silver | JIS H 2141 | -
KS D 2310 | 인동 지금 | Pcu | P-Phosphor | JIS H 2501 | Pcu
Cu-Copper
KS D 2312 | 금속 망간 | MMnE | M-Metal | JIS H 2311 | MMnE
Mn-Mangnese
E-Electric
KS D 2313 | 금속 규소 | MSi | M-Metal, Si-Silicon | JIS G 2312 | MSn
KS D 2316 | 훼로 티탄 | FTiL | F-Ferro, Ti-Titanium | JIS G 2309 | FTiH
|  |  | L-Low |  | FTiL
KS D 2320 | 주물용 황동 지금 | BsIC | Bs-Brass, I-Ingot | JIS G 2202 | YBs
|  |  | C-Casting |  | CIn
KS D 2321 | 주물용 청동 지금 | BrIC | B-Bronze, I-Ingot | JIS G 2203 | BCIn
C-Casting
KS D 2322 | 주물용 인청동 지금 | PBrIC | P-Phosphor | JIS G 2204 | PBCIn
B-Bronze, I-Ingot
C-Casting
KS D 2323 | 주물용 고력 황동 합금 지금 | HBsC | H-High Strength | JIS H 2205 | HBsCIn
Bs-Brass
C-Casting, I-Ingot
KS D 2324 | 주물용 연입 청동 합금 지금 | PbBrIC | Pb-Lead, Br-Bronze | JIS H 2206 | AlBr
C-Casting, I-Ingot
CIn
KS D 2325 | 주물용 알루미늄 청동 합금 지금 | AlBrCI | Al-Aluminium | JIS H 2206 | AlBr
|  |  | Br-Bronze |  | CIn
C-Casting
KS D 2326 | 주물용 마그네슘 합금 지금 | CMgI | C-Casting | JIS H 2221 | MCIn
Mg-Magnesium
I-Ingot
KS D 2327 | 마그네슘 니켈 지금 | xMgNi | Mg-Magnesium | JIS H 2502 | xMgNi
Ni-Nickel
KS D 2328 | 마그네슘 동 지금 | xMgCu | Mg-Magnesium | JIS H 2305 | xMgNi
Cu-Copper
KS D 2330 | 주물용 알루미늄 합금 지금 | AlC | Al-Aluminium | JIS H 2211 | CxV
C-Casting
KS D 2331 | 다이캐스팅용 알루미늄 합금 지금 | AIDC | A-Aluminium | JIS H 2212 | DxV
I-Ingot, D-Die
C-Casting
KS D 2332 | 다이캐스팅용 알루미늄 재생 합금 지금 | AIDCS | A-Aluminium | JIS H 2118 | DxS
I-Ingot, D-Die
C-Casting
S-Secondary
KS D 2333 | 다이캐스트용 마그네슘 합금 지금 | MgDCJ | Mg-Magnesium | JIS H 2222 | MDCIn
DC-Die Casting
I-Ingot
KS D 2334 | 주물용 알루미늄 재생합금 지금 | CxxS | C-Casting | JIS H 2117 | CxxS
S-Secondary
KS D 2304 | 활자 합금지금 | T | T-Type | JIS H 2231 | K
KS D 2351 | 아연 지금 | Zn | Zn-Zinc | JIS H 2107 | -
KS D 2353 | 스폰지 티탄 | Tis | Ti-Titanium
S-SPONGE
KS D 3214 | 고온 압력용기 부품용 스테인리스 강 단강품 | STSF | STS-Stainless Steel | JIS H 3214 | SUSF
F-Forging
KS D 3501 | 열간 압연 강판및 강대 | SHP | S-Steel, H-Hat | JIS H 3131 | SPHC
|  |  | P-Plate |  | SPHD
SPHE
KS D 3503 | 일반구조용 압연 강재 | SS | S-Steel, S-Structure | JIS H 3101 | SS
KS D 3504 | 철근 콘크리트용 봉강 | SR SD | S-Steel, R-Round | JIS H 3112 | SR SD
C-Concrete
KS D 3506 | 아연도 강판 | SBHG | S-Steel, B-일반 | JIS H 3302 | SPG
H-Hot, G-Galvanized
KS D 3507 | 배관용 탄소 강판 | SPP | S-Steel, W-Wire | JIS H 3452 | SGP
P-Piping
KS D 3508 | 아아크 용접봉 심선재 | SWRW | S-Steel, W-Wire | JIS G 3503 | SWRY
R-Rod, W-Welding
KS D 3509 | 피아노 선재 | PWR | P-Piano, W-Wire | JIS G 3502 | SWRS
R-Rod
KS D 3510 | 경강선 | HSW | H-Hard, S-Steel | JIS G 3521 | SW
W-Wire
KS D 3511 | 재생 강재 | SBR | S-Steel, B-일반 | JIS G 3111 | SRB
R-Rerolled
KS D 3512 | 냉간압연 강관 및 강대 | SCP | S-Steel, C-Cold | JIS G 3141 | SPCC
|  |  | P-Plate |  | SPCD
SPCE
KS D 3515 | 용접구조용 압연 강재 | SWS | S-Steel, W-Welded | JIS G 3106 | SM
S-Structure
KS D 3516 | 주석도금 강관 | ET | E-Electric, T-Tin | JIS G 3303 | SPTE
|  | HD | H-Hot, D-Dipped |  | SPTH
KS D 3517 | 기계구조용 탄소강 강관 | STM | S-Steel, T-Tube | JIS G 3445 | STKM
M-Machine
KS D 3519 | 자동차 구조용 열간압연 강판 및 강대 | SAPH | S-Steel, A-Autombile | JIS G 3113 | SAPH
P-Plate, H-Hot
KS D 3520 | 착색 아연도 강판 | SBPG | S-Steel, B-일반 | JIS G 3312 | SCG
P-Precoated
G-Galvanized
KS D 3521 | 압력 용기용 강판 | SPPV | S-Steel, P-Plate | JIS G 3115 | SPV
P-Pressure, V-Vessel
KS D 3522 | 고속도 공구강 강재 | SKH | S-Steel, K-공구 | JIS G 4403 | SKH
H-High Speed
KS D 3523 | 중공강 강재 | SKC | S-Steel, K-공구 | JIS G 4410 | SKC
C-Chisel
KS D 3525 | 고탄소 크롬 베어링 강재 | STB | ST-Stainless | JIS G 4805 | SUJ
B-Bearing
KS D 3526 | 마봉강용 일반 강재 | SGD | S-Steel, G-General | JIS G 3108 | SGD
D-Drawn
KS D 3527 | 철근 콘크리트용 재생 봉강 | SBCR | S-Steel, B-Bar | JIS G 3117 | SRR
|  |  | C-Concrete |  | SDR
R-Reinforcement
KS D 3529 | 용접 구조용 내후성 열간 압연 강재 | SMA | S-Steel, M-Marine | JIS G 3114 | SMA
A-Atmospheric
KS D 3530 | 일반 구조용 경량형강 | SBCR | S-Steel, B-일반 | JIS G 3350 | SSC
C-Coldforming
KS D 3532 | 내식 내열 조합금판 | NCF | Consion-Resisting | JIS G 4901 | NCF
|  |  | and Heat Resisting | JIS G 4902
Supper Alloy Sheets
and plates
KS D 3533 | 고압가스용 철판및 강대 | SG | Steel Gas | JIS G 3116 | SG
KS D 3534 | 스프링용 스테인리스 강대 | STSC | Stainless Steel Cold | JIS G 4313 | SUS
KS D 3535 | 스프링용 스테인리스 강선 | STSC | Stainless Steel Cold | JIS G 4314 | SUS
KS D 3536 | 구조용 스테인리스강 강관 | STST | Stainless Steel Tube | JIS G 3446 | SUS
KS D 3537 | 수도용 아연도 강관 | SPPW | S-Steel, P-Pipe | JIS G 3442 | SGPW
P-Piping, W-Water
KS D 3538 | 보일러 및 압력용기용 망간 몰리브덴 강 및 망간 몰르브덴 니켈 합금강 | SBV | S-Steel, B-Boiler | JIS G 3119 | SBV
V-Vessel
KS D 3539 | 압력 용기용 조질형망간 몰리브덴강 및 망간 몰리브덴 니켈 합금강 강판 | SQV | S-Steel, Q-Quenching | JIS G 3120 | SQV
V-Vessel
KS D 3540 | 중.상온 압력 용기용 탄소 강판 | SGV | S-Steel, G-General | JIS G 3118 | SGV
V-Vessel
KS D 3541 | 저온 압력 용기용 소강 강판 | SLAl | S-Steel, L-Low | JIS G 3126 | SLA
Al-Aluminium
KS D 3542 | 고내후성 압연 강재 | SPA-H-C | S-Steel, P-Plate | JIS G 3125 | SPA-H-C
A-Atmospheric
H-Hot, C-Cold
KS D 3543 | 보일러 및 압력 용기용 크롬 몰리브덴강 강판 | SCMV | S-Steel, C-Chromium | JIS G 4109 | SCMV
M-Molybdenum
V-Vessels
KS D 3544 | 용융 알루미늄 도금 강판및 강대 | SA | S-Steel | JIS G 3314 | SA
A-Alumiuium
KS D 3550 | 피복아아크 용접봉 심선 | SWW | S-Steel, W-Wire | JIS G 3523 | SWY
W-Welding
KS D 3552 | 철선 | MSW | M-Mild, S-Steel | JIS G 3532 | SWH
W-Wire
KS D 3554 | 연강 선재 | MSWR | M-Mild, S-Steel | JIS G 3505 | SWRM
W-Wire, R-Rod
KS D 3555 | 강관용 열간 압연 탄소강 대강 | HRS | H-Hot, R-Rolled | JIS G 3132 | SPHT
S-Steel, V-Rivet
KS D 3556 | 피아노선 | PW | P-Piano, W-Wire | JIS G 3522 | SWP
KS D 3557 | 리벳용 압연 강재 | SV | S-Steel, V-Rivet | JIS G 3104 | SV
KS D 3559 | 경강 선재 | HSWR | H-Hard, S-Steel | JIS G 3506 | SWRH
W-Wire, R-Rod
KS D 3560 | 보일러용 압연 강재 | SB | S-Steel, B-Boiler | JIS G 3103 | SB
KS D 3561 | 마봉강(탄소강) | SB-B-D | S-Steel, B-일반 | JIS G 3123 | SS-B-D
B-Bar, D-Drawn
KS D 3562 | 압력 배관용 탄소강 강관 | SPPS | S-Steel, P-Pipe | JIS G 3454 | STPG
P-Pressure, S-Service
KS D 3563 | 보일러 및 열교환기용 탄소 강관 | STBH | S-Steel, T-Tube | JIS G 3461 | STB
B-Boiler, H-Heat
KS D 3564 | 고압 배관용 탄소강관 | SPPH | S-Steel, P-Pipe | JIS G 3455 | STS
P-Pressure, H-High
KS D 3565 | 수복용 도복강 강관 | STPW-A | S-Steel, T-Tube | JIS G 3443 | -
|  | STPW-C | P-Pipe, W-Water
A-Aspalt, C-Coaltar
KS D 3566 | 일반 구조용 탄소 강관 | SPS | S-Steel, P-Pipe | JIS G 3444 | STK
S-Structure
KS D 3567 | 쾌삭강 | FCS | F-Free, C-Cutting | JIS G 4804 | SUM
S-Steel
KS D 3568 | 일반 구조용 각형 강관 | SPSR | S-Steel, P-Pipe | JIS G 3446 | STKR
S-Structural
R-Rectanguler
KS D 3569 | 저온 배관용 강관 | SPLT | S-Steel, P-Pipe | JIS G 3460 | STPL
L-Low
T-Temperature
KS D 3570 | 고온 배관용 강관 | SPHT | S-Steel, P-Pipe | JIS G 3456 | STPT
H-High
T-Temprature
KS D 3571 | 저온 열교환기용 강관 | STLT | S-Steel, T-Tube | JIS G 3464 | STBC
L-Low
T-Temprature
KS D 3572 | 보일러 열교환기용 합금 강관 | STHA | S-Steel, T-Tube | JIS G 3462 | STBA
H-High, A-Alloy
KS D 3573 | 배관용 합금강 강관 | SPA | S-Steel Pipe | JIS G 3458 | STPA
A-Alloy
KS D 3574 | 구조용 합금강 강관 | STA | S-Steel, T-Tube | JIS G 3441 | STKS
A-Alloy
KS D 3575 | 고압가스 용기용 이음매 없는 강관 | STHG | S-Steel, T-Tube | JIS G 3429 | STH
H-High, G-Gas
KS D 3576 | 배관용 오오스테나이트 스테인리스 강관 | STSxT | S-Steel, T-Tube | JIS G 3459 | SUSTP
S-Stainless
KS D 3577 | 보일러 열교환기용 스테인리스 강관 | STSxTB | ST-Stainless | JIS G 3463 | SUSxTB
ST-Steel, T-Tube
KS D 3579 | 스프링용 탄소강 오일 템퍼선 | SWO | S-Spring, W-Wire | JIS G 3560 | SWO
O-Oil
KS D 3580 | 밸브 스프링용 탄소강 오일 템퍼선 | SWO-V | S-Spring, W-Wire | JIS G 3561 | SWO-V
O-Oil, V-Valve
KS D 3581 | 밸브 스프링용 크롬바나듐 오일 템퍼선 | SWOCV-V | S-Spring, W-Wire | JIS G 3565 | SWOCV-V
O-Oil, C-Chromium
V-Vanadium
V-Valve
KS D 3582 | 밸브 스프링용 실리콘 크롬강 오일 템퍼선 | SWOSC-V | S-Spring, W-Wire | JIS G 3566 | SWOSC-V
O-Oil, Silicon
C-Chromium
V-Valve
KS D 3583 | 배관용 아아크용접 탄소 강관 | SPW | S-Steel, P-Pipe | JIS G 3457 | STPY
W-Welding
KS D 3585 | 스테인리스강의 위생관 | STS-TBS | STS-Stainless | JIS G 3447 | SNS-TBS
TB-Tube, S-Sanitary
KS D 3602 | 강제 갑판 | SDP | S-Steel, D-Decle | JIS G 3352 | SDP
P-Plate
KS D 3694 | 열간 압연 스테인리스 강의 등변 ㄱ형강 | STS-HA | STS-Stainless | JIS G 4317 | SUS-HA
H-Hot, A-Angle
KS D 3696 | 용접용 스테인리스 강선재 | STSY | STS-Stainless | JIS G 4316 | SUSY
Y-용접
KS D 3697 | 냉간 압조용 스테인리스 강선 | STSW | Cold Rolled Stainless | JIS G 4315 | SUS
Steel Sheet and Wire
KS D 3698 | 냉간 압연 스테인리스 강판 | STSCP | Cold Rolled Stainless | JIS G 4305 | SUS
Steel Sheet and Plate
KS D 3699 | 열간압연 스테인리스 강대 | STSxH-S | ST-Stainless, S-Steel | JIS G 4306 | SUSxHS
H-Hot, S-Strip
KS D 3700 | 냉간압연 스테인리스 강대 | STSxCS | ST-Stainless, S-Steel | JIS G 4307 | SUSxCS
C-Cold, S-Strip
KS D 3701 | 스프링 강 | SPS | SP-Spring, S-Steel | JIS G 4801 | SUP
KS D 3702 | 스테인리스 강선재 | STSx-WR | ST-Stainless, S-Steel | JIS G 4308 | SUSxCS
W-Wire, R-Rod
KS D 3703 | 스테인리스 강선 | STSx-WSWH | ST-Stainless, S-Steel | JIS G 4309 | SUSxCS
W-Wire, S-Shoft
H-Hard
KS D 3705 | 열간 압연 스테인리스 강관 | STSx-HP | ST-Stainless, S-Steel | JIS G 4306 | SUSxCS
H-Hot, P-Plate
KS D 3706 | 스테인리스 강봉 | STSxB | ST-Stainless, S-Steel | JIS G 4303 | SUSxCS
B-Bar
KS D 3707 | 크롬 강재 | SCr | S-Steel | JIS G 4104 | SCr
C-Chromium
KS D 3708 | 니켈 크롬강 강재 | SNC | S-Steel, N-Nickel | JIS G 4102 | SNC
C-Chromium
KS D 3709 | 니켈 크롬 몰리브덴 | SNCM | S-Steel, N-Nickel | JIS G 4103 | SNCM
C-Chromium
M-Molybdenum
KS D 3710 | 탄소강 단강품 | SF | S-Steel, F-Forging | JIS G 3201 | SF
KS D 3711 | 크롬 몰리브덴 강재 | SCM | S-Steel, C-Chromium | JIS G 4105 | SCM
M-Molybdenum
KS D 3712 | 훼로 망간 | FMn | F-Ferro | JIS G 2301 | FMn
Mn-Manganese
KS D 3713 | 훼로 실리콘 | FSi | F-Ferro, Si-Silicon | JIS G 2302 | FSi
KS D 3714 | 훼로 크롬 | FCr | F-Ferro | JIS G 2303 | FCr
Cr-Chromium
KS D 3715 | 훼로 텅스텐 | FW | F-Ferro, W-Wolfarm | JIS G 2306 | FW
(Tungstern)
KS D 3716 | 훼로 몰리브덴 | FMO | F-Ferro | JIS G 2307 | FMo
M-Molybdenum
KS D 3717 | 실리콘 망간 | SiMn | Si-Silicon | JIS G 2304 | SiMn
Cr-Chromium
KS D 3721 | 실리콘 크롬 | SiCr | S-Steel, N-Nickel | JIS G 2315 | SiCr
B-Bolt
KS D 3723 | 특수 보울트용 합금봉강 | SNB | S-Steel, N-Nickel | JIS G 4108 | SNB
B-Bolt
KS D 3724 | 기계 구조용 망강 간재 및 망간 크롬강 강재 | SMn | S-Steel | JIS G 4106 | SMn
|  | SMnC | Mn-Manganese |  | SMnC
C-Chromium
KS D 3731 | 내열강봉 | STR | Stainless Steel for | JIS G 4311 | SUH
Heat Resisting Steel
KS D 3732 | 내열강판 | STR | Stainless Steel for | JIS G 4312 | SUH
Heat Resisting Steel
KS D 3751 | 탄소 공구강 | STC | S-Steel, T-Tool | JIS G 4401 | SK
C-Carbon
KS D 3752 | 기계구조용 탄소강재 | SM | S-Steel, M-Machine | JIS G 4051 | SxC
KS D 3753 | 합금 공구 강재 | STS | S-Steel, T-Tool | JIS G 4404 | SKS
|  |  | S-Special |  | SKD
SKT
KS D 3754 | 경화능 보증 구조용강 강재 | SMnC | S-Steel | JIS G 4052 | SMnC
Mn-Manganese
C-Chromium
KS D 3755 | 고온 합금강 보울트재 | SNB | S-Steel, N-Nickel | JIS G 4017 | SNB
B-Bolt
KS D 3756 | 알루미늄 크롬 몰리브덴강 강재 | SACM | S-Steel | JIS G 4202 | SACM
A-Aluminium
C-Chromium
M-Molybdenum
KS D 3757 | 열교환기용 이음매 없는 니켈 크롬 철 합금관 | NCFTB | N-Nickel | JIS G 4904 | NCFTB
C-Chromium
F-Ferrum, T-Tube
B-Boiler
KS D 3758 | 배관용 이음매 없는 니켈 크롬 철 합금관 | NCF-TP | N-Nickel | JIS G 4903 | NCF-TP
C-Chromium
F-Ferrum, T-Tube
B-Boiler
KS D 3801 | 열간 압연 규소 강판 | SExH | S-Steel, E-Electric | JIS C 2551 | SxF
H-Hot
KS D 3802 | 냉간 압연 규소 강대 | SExC | S-Steel, E-Electric | JIS C 2552 | Sx
C-Cold
KS D 4101 | 탄소 주강품 | SC | S-Steel, C-Casting | JIS C 5101 | SC
KS D 4110 | 고온 압력봉기 부품용 합금 단강품 | SFHV | S-Steel, F-Forging | JIS C 3213 | SFHV
H-High Temperature
V-Vessel
KS D 4111 | 저온 고압용 주강품 | SCPL | S-Steel, C-Casting | JIS C 5152 | SCPL
P-Pressure
L-Low Temperature
KS D 4112 | 고온 고압용 원심력주강관 | SCPHC-F | S-Steel, C-Casting | JIS C 5202 | SCPHC-F
P-Pressure
H-High Temperature
CF-Centrifugal
KS D 4113 | 압력용기용 조절형 진공처리 탄소강 및 저합금강 단강품 | SFVV | S-Steel, C-Casting | JIS C 3212 | SFVV
V-Vessel
V-Vacuum
KS D 4114 | 크롬 몰리브덴강 단강품 | SFCM | S-Steel, F-Forging | JIS C 3221 | SFCM
C-Chromium
M-Molybdenum
KS D 4116 | 탄소강 단강품용 강편 | SFB | S-Steel, F-Forging | JIS C 3251 | SFB
B-Bloom
KS D 4117 | 니켈 크롬 몰리브덴강 단강품 | SFNCM | S-Steel, F-Forging | JIS C 3222 | SFNCM
C-Chromium
M-Molybdenum
N-Nickel
KS D 4301 | 회 주철품 | GC | G-Gray, C-Casting | JIS C 5501 | FC
KS D 4302 | 구상흑연 주철품 | DC | D-Ductile, C-Casting | JIS C 5502 | FCD
KS D 4303 | 흑심가단 주철품 | BMC | B-Black | JIS C 5702 | FCMB
M-Malleable
C-Casting
KS D 4304 | 페라이트 가단 주철품 | PMC | P-Pearlite | JIS C 5704 | FCMP
M-Malleable
C-Casting
KS D 4305 | 백심가단 주철품 | WMC | W-White | JIS C 5703 | FCMW
M-Malleable
C-Casting
KS D 4315 | 고온 고압용 주강품 | SCPH | S-Steel, C-Casting | JIS C 5151 | SCPH
P-Pressure, H-High
KS D 5501 | 이음매 없는 타프피치 동관 | TCup | T-Touph Pitch | JIS H 3603 | TCuT
Cu-Copper Pipe
KS D 5502 | 타프피지 동봉 | TCuBE | T-Touph Pitch | JIS H 3405 | TCuBE
|  | TCuBD | Cu-Copper |  | TCuBD
B-Bar, E-Extruded
D-Drawing
KS D 5503 | 쾌삭 황동봉 | MBsBE | M-Machinable | JIS H 3422 | BsMBD
|  | MBsBD | Bs-Brass, B-Bar |  | BsBME
E-Extruded
D-Drawing
KS D 5504 | 타프피치 동판 | TCuS | T-Touph Pitch | JIS H 3103 | TCuP
Cu-Copper, S-Sheet
KS D 5505 | 황동판 | BsS | Bs-Brass, S-Sheet | JIS H 3201 | BsP
KS D 5506 | 인청 동판 및 조 | PBS | P-Phospor, B-Bronze | JIS H 3731 | PBP
|  | PBT | S-Sheet, T-Tape |  | PBR
KS D 5507 | 단조용 황동봉 | FBsBE | F-Forging, Bs-Brass | JIS H 3423 | BsBFE
|  | FBsBD | B-Bar, E-Extruded |  | BsBFD
D-Drawing
KS D 5508 | 스프링용 인청동판 및 조 | PBSS | P-Phosphor | JIS H 3732 | PBSP
|  | PBTS | B-Bronze, S-Sheet |  | SRPB
S-Spring, T-Tape
KS D 5509 | 악기 리드용 황동판 | BsMR | Bs-Brass, M-Musical | JIS H 3207 | BsPV
R-Reed
KS D 5510 | 이음매 없는 황동관 | BsSTx | B-Brass, S-Seamless | JIS H 3631 | BsT
|  | BsSTxS | T-Tube, S-Special
KS D 5511 | 인쇄용 동판 | CuSP | Cu-Copper, S-Sheet | JIS H 3102 | CuPP
P-Printing
KS D 5512 | 연판 | Pbs | Pb-Lead, S-Sheet | JIS H 4301 | PbP
KS D 5513 | 황동조 | BsT | Bs-Brass, T-Tape | JIS H 3321 | BsR
KS D 5514 | 함연 황동조 | PbBsT | Pb-Lead, Bs-Brass | JIS H 3322 | PbSsR
T-Tape
KS D 5515 | 아연판 | ZnP | Zn-Zinc, P-Plate | JIS H 4321 | -
KS D 5516 | 인청동 봉 | PBR | P-Phosphor | JIS H 3741 | PBB,R
B-Bronze, R-Rod
KS D 5517 | 타프피치 동조 | CuT | Cu-Copper, T-Tape | JIS H 3304 | TCuR
KS D 5518 | 인청동 선 | PBW | P-Phosphor | JIS H 3751 | PEW
B-Bronze, W-Wire
KS D 5520 | 고강도 황동봉 | EBsRE | H-High, Bs-Brass | JIS H 3425 | HBsBD
|  | HBsRD | Rod, E-Extruded |  | HBsBE
D-Drawing
KS D 5521 | 특수 알루미늄 청동봉 | ABRF | A-Aluminium | JIS H 3441 | ABBD
|  | ABRE | B-Bronze, R-Rod |  | ABBE
|  | ABRD | F-Forging |  | ABBF
E-Extruded
D-Drawing
KS D 5522 | 이음매 없는 인탈산 동관 | DCuP | D-Deoxidized | JIS H 3603 | DCuT
|  | DCuPS | Cu-Copper, P-Pipe
S-Special
KS D 5523 | 인탈산 동판 | DCuS | D-Deoxidized | JIS H 3104 | DCuP
Cu-Copper
S-Sheet
KS D 5524 | 네이벌 황동봉 | NBsBE | N-Naval, Bs-Brass | JIS H 3424 | NBsBD
|  | NBsBD | B-Bar, E-Extrusion |  | NBsBE
D-Drawing
KS D 5525 | 이음매 없는 단동관 | RBsPxS | R-Red, Bs-Brass | JIS H 3641 | RBsT
P-Pipe, S-Special
KS D 5526 | 백동판 | NCuS | N-Nickel, Cu-Copper | JIS H 3251 | GNP
S-Sheet
KS D 5527 | 이음매 없는제지롤 황동관 | BsPp | Bs-Brass, P-Paper | JIS H 3634 | BsPPp
KS D 5528 | 네이벌 황동관 | NBsS | N-Naval, Bs-Brass | JIS H 3203 | NBsP
S-Sheet
KS D 5529 | 황동봉 | BsBD | Bs-Brass, B-Bar | JIS H 3426 | BsBD
|  | BsBE | D-Drawing |  | BsBE
E-Extrusion
KS D 5530 | 동 부스바 | CuBB | Cu-Copper, B-Bus | JIS H 3361 | CuBB
B-Bar
KS D 5531 | 뇌관용 동조 | CuTD | Cu-Copper, T-Tape | JIS H 3302 | CURD
D-Detonator
KS D 5532 | 베리륨·동 합금판 및 조 | BeCuS | Be-Beryllium | JIS H 3801 | BeCuP
|  | BeCuT | Cu-Copper |  | BeCuR
S-Sheet, T-Tape
KS D 5533 | 베리륨·동 합금봉 | BeCuB | Be-Beryllium | JIS H 3802 | BeCuB
Cu-Copper, B-Bar
KS D 5534 | 베리륨·동합금선 | BeCuW | Be-Beryllium | JIS H 3803 | BeCuW
Cu-Copper, W-Wire
KS D 5535 | 단동선 | RBsW | R-Red, Bs-Brass | JIS H 3551 | RBsW
W-Wire
KS D 5536 | 특수 알루미늄 청동관 | ABS | A-Al, B-Bronze | JIS H 3208 | ABP
S-Sheet
KS D 5537 | 이음매 없는 복수기용 황동관 | BsPF | Bs-Brass, P-Pipe | JIS H 3632 | BsBT
F-(복수기)
KS D 5538 | 이음매 없는 복수기용 청동관 | SiBP | Si-Silicon, B-Bronze | JIS H 3651 | SiBT
P-Pipe
KS D 5539 | 이음매 없는 니켈동합금관 | NCuP | N-Nickel, Cu-Copper | JIS H 3661 | NCuT
P-Pipe
KS D 5540 | 조명및 전자기기용 몰리브덴 선 | VMW | V-Vacuum`` | JIS H 4481 | VMW
M-Molybdenum
W-Wire
KS D 5544 | 조명및 전자기기용 텅스텐 봉 | VWB | V-Vacuum | JIS H 4462 | VWB
W-Tungsten, B-Bar
KS D 5545 | 황동 용접관 | BsPW | Bs-Brass, P-Pipe | JIS H 3671 | BsTW
W-Welding
KS D 5551 | 함연 황동선 | PbBsW | Pb-Lead, Bs-Brass | JIS H - | -
W-Wire
KS D 5552 | 함연 황동판 | PbBsS | Pb-Lead, Bs-Brass | JIS H 3202 | PbBsP
S-Sheet
KS D 5553 | 타프피치 동선 | CuW | Cu-Copper, W-Wire | JIS H 3504 | TCuW
KS D 5554 | 황동선 | BsW | Bs-Brass, W-Wire | JIS H 3521 | BsW
KS D 5555 | 양백선 | NSW | N-Nickel, S-Silver | JIS H 3721 | NSW
W-Wire
KS D 5561 | 무산소 동판 | OFCuS | O-Oxygen, F-Free | JIS H 3111 | OFCuP
Cu-Copper, S-Sheet
KS D 5562 | 무산소 동조 | OFCuT | O-Oxygen, F-Free | JIS H 3311 | OFCuR
Cu-Copper, T-Tape
KS D 5563 | 전자관용 무산소 동봉 | EoFCuB | E-Electron | JIS H 3403 | EoFCuB
O-Oxygen, F-Free
Cu-Copper, B-Bar
KS D 5564 | 무산소 형동 | B-OFCu | B-Billet, C-Cake | JIS H 2125 | B-OFCu
|  | C-OFCu | O-Oxygen, F-Free |  | C-OFCu
Cu-Copper
KS D 5565 | 인탈산 형동 | B-DCu | B-Billet, C-Cake | JIS H 2124 | B-DCu
|  | C-DCu | D-Deoxidized |  | C-DCu
Cu-Copper
KS D 5566 | 이음매 없는 무산소 동판 | OFCuP | O-Oxygen, F-Free | JIS H 3611 | OFCuT
Cu-Copper, P-Plate
KS D 5568 | 무산소 동봉 | OFCuB | O-Oxygen, F-Free | JIS H 3411 | OFCuB
Cu-Copper, B-Bar
KS D 5569 | 니플용 황동선 | PbBsW | Pb-Lead, Bs-Brass | JIS H 3523 | PbBsW
W-Wire
KS D 5570 | 날엽롤용 이음매 없는 동관 | CuPN | Cu-Copper, P-Pipe | JIS H 3602 | CuTN
N-Textile Printing
KS D 5581 | 전자관용 무산소 동선 | EOFCu-W | E-Electron | JIS H 3510 | Cxxxx-W
O-Oxygen, F-Free
Cu-Copper, W-Wire
KS D 5582 | 전자관용 무산소 동판 및 조 | EOFCuS-T | E-Electron | JIS H 3510 | CxxxxP-R
O-Oxygen, F-Free
Cu-Copper, S-Sheet
T-Strip
KS D 5583 | 전자관용 니켈판 및 조 | VNiS-T | V-Vacuum | JIS H 4501 | VNiP
Ni-Nickel, S-Sheet
T-Tube
KS D 5584 | 전자관용 음극용 니켈판및 조 | VCNiS-T | V-Vacuum | JIS H 3502 | VCNiP
C-Cathode, Ni-Nickel
S-Sheet, T-Tube
KS D 5585 | 전자관용 니켈용 및 선 | VNiB | V-Vacuum | JIS H 4511 | VNiW
Ni-Nickel, B-Bar
KS D 5586 | 전자관용 이음매 없는 니켈관 | VCNiT | V-Vacuum | JIS H 4522 | VCNiT
C-Cathode
N-Nickel, T-Tube
KS D 5604 | 티탄봉 | TiB | Ti-Titanium, B-Bar | JIS H 4650 | TB
KS D 6000 | 티탄판 및 조 | TiP-R | Ti-Titanium | JIS H 4600 | TP TR
P-Plate, R-Strip
KS D 6601 | 황동 주물 | BsC | Bs-Brass, C-Casting | JIS H 5101 | YBsC
KS D 6002 | 청동 주물 | BrC | Br-Bronze, C-Casting | JIS H 5111 | BC
KS D 6003 | 화이트 메탈 | WM | W-White, M-Metal | JIS H 5401 | WJ
KS D 6004 | 베아링용 동연 합금주물 | KM | K-Kelment, M-Metal | JIS H 5403 | KJ
KS D 6005 | 아연합금 다이캐스팅 | ZnDC | Zn-Zinc, D-Die | JIS H 5301 | ZDC
C-Casting
KS D 6006 | 알루미늄 합금 다이캐스팅 | AlDC | Al-Alumium, D-Die | JIS H 5302 | ADC
C-Casting
KS D 6007 | 고강도 황동 주물 | HBsC | H-High, Bs-Brass | JIS H 5102 | HBsC
C-Casting
KS D 6008 | 알루미늄 합금 주물 | ACxA | Al-Alumium | JIS H 5202 | AC
C-Casting, A-Alloy
KS D 6010 | 인청동 주물 | PBrC | P-Phosphor | JIS H 5113 | PBC
B-Bronze
C-Casting
KS D 6011 | 연인청동 주물 | PbBrC | Pb-Lead | JIS H 5115 | LBC
Br-Bronze, C-Casting
KS D 6012 | 베이링용 알루미늄 합금 주물 | AM | A-Aluminium, M-Metal | JIS H 5402 | AJ
KS D 6013 | 초경 합금 | SGD | S-Special, G-General | JIS H 5501 | SGD
D-Drawing
KS D 6014 | 실진 청동 주물 | SzBrC | Sz-Siluzin, Br-Bronze | JIS H 5112 | BzBC
C-Casting
KS D 6016 | 마그네슘 합금 주물 | MgC | Mg-Magnesiun | JIS H 5203 | MC
C-Casting
KS D 6701 | 알루미늄 및 알루미늄 합금판 및 조 | Axxxx | A-Aluminium | JIS H 4000 | Axxxx
|  | S,R,C | S-Sheet |  | P,R,E
|  |  | R-Ribbon, C-Clad |  | PC
KS D 6702 | 연관 | PbP | Pb-Lead, P-Pipe | JIS H 4311 | PbT
KS D 6703 | 수도용 연관 | PbPW | Pb-Lead, P-Pipe | JIS H 4312 | PbTW
W-Water
KS D 6705 | 알루미늄 박 | AlF | Al-Aluminum | JIS H 4191 | AlH
F-Foli
KS D 6706 | 고순도 알루미늄 박 | AlFS | A-Aluminium | JIS H 4192 | AOH
F-Foli, S-Special
KS D 6707 | 양백판 및 조 | NSPx | N-Nickel, S-Sheet | JIS H 3701 | NSP
|  | NSTx | P-Plate, T-Tape |  | NSR
KS D 6708 | 양백봉 | NSB | N-Nickel, S-Silver | JIS H 3711 | NSB
B-Bar
KS D 6709 | 스프링용 양백판 및 조 | NSSS | N-Nickel Silver | JIS H 3702 | NSSP
|  | NSST | S-Sheet, S-Spring |  | NSSR
T-Tape
KS D 6713 | 알루미늄 및 알루미늄 합금 용접관 | Axxxx | A-Aluminium | JIS H 4090 | Axxxx-
|  | TW | T-Tube, W-Welded |  | TE
TDTES
TDS
KS D 6755 | 알루미늄 선 | AlW | Al-Aluminum | JIS H 4040 | AxBES
|  |  | W-Wire |  | AxBDS
AxW
KS D 6756 | 알루미늄 리벳재 | AlV | Al-Aluminum | JIS H 4120 | AxBR
V-Rivet
KS D 6757 | 알루미늄 및 알루미늄 합금 리벳재 | Axxxx | Al-Aluminum | JIS H 4120 | AxBR
KS D 6759 | 내식 알루미늄 합금 압출형재 | AlxE | Al-Aluminum | JIS H 4100 | Axxxx-
|  |  | E-Extruded |  | S,SS
KS D 6760 | 이음매 없는 알루미늄 관 | AlxP | Al-Aluminum | JIS H 4080 | Axxxx-
|  |  | P-Pipe |  | TE
TDTES
TDS
KS D 6761 | 이음매 없는 알루미늄및 알루미늄 합금관 | Axxxx- | A-Aluminium | JIS H 4080 | Axxxx-
|  | PE,PD | P-Pipe, E-Extruded |  | TE
|  |  | D-Drawing |  | TDTES
TDS
KS D 6762 | 알루미늄 도체및 알루미늄 합금도체 | AELS | A-Aluminium | JIS H 4180 | Axxxx-
|  |  | E-Electric |  | PB
|  |  | C-Conductor |  | SBSBC
|  |  | S-Shape |  | SBS
CTB
TBS
KS D 6763 | 알루미늄 및 알루미늄 합금봉 및 선 | Axxxx- | A-Al, B-Bar | JIS H 4040 | Axxxx-
|  | BE | E-Extrusion |  | BL
|  | BDBES | D-Drawing |  | BDBES
|  | BDS | S-Special |  | BD
KS D 6770 | 알루미늄 및 알루미늄 합금 단조품 | Axxx- | Al-Aluminium | JIS H 4140 | Axxxx-
|  | FD, FH | F-Forging |  | FD, FH
D-Die, H-Hand
KS D 7002 | PC강선 및 PC강연선 | SWPC | S-Steel, W-Wire | JIS H 3536 | SWPR
|  |  | P-Prestressed |  | SWPD
KS D 7009 | PC경강선 | SWHD | S-Steel, W-Wire | JIS H 3538 | SWCR
|  | SWHR | H-Hard |  | SWCD
D-Deformed
R-Round
KS D 8302 | 철강소지상의 니켈및 크롬도금 | SN | S-Steel, N-Nickel | JIS H 8612 | FNM
FGM
KS D 8303 | 동 및 동합금 소지상의 니켈및 크롬 도금 | BN | B-Brass or B-Bronze | JIS H 8613 | BNM
|  |  | N-Nickel |  | BGM
KS D 8304 | 전기아연 도금 | ZP | Z-Zinc, P-Plating | JIS H 8610 | ZM
|  | ZPC | C-Chromate |  | ZMC
KS D 8305 | 아연 및 아연합금 소지상의 니켈및 크롬도금 | ZN | Z-Zinc, N-Nickel | JIS H 8614 | -
|  | ZNC | C-Chromium
KS D 8308 | 용융 아연 도금 | ZHD | Z-Zinc, N-Nickel | JIS H 8641 | HDZ
D-Dipped
KS D 8309 | 용융 알루미늄 도금 | AD | Al-Aluminium | JIS H 8642 | HDZ
D-Dipped
KS D 8320 | 알루미늄 용사 | AS | Al-Aluminium | JIS H 8301 | AS
|  | ASP | S-Spray, P-Primer |  | ASP
|  | ASS | S-Sealing |  | ASS
|  | ASD | D-Diffusion |  | ASD
KS D 8322 | 아연 용사 | ZnS | Zn-Zinc, S-Spray | JIS H 8300 | ZS ZSP
KS D 8324 | 자융 합금 용사 | MSFNi | M-Metallizing | JIS H 8303 | MSFNi
F-Fuse, S-Spray, Ni-Nickel
KS D 8326 | 강재의 용사 | MCS | M-Metallizing | JIS H 8302 | MCS
C-Carbon, S-Steel
KS D 8330 | 전기 주석 도금 | MFSn | M-도금, F-Ferrous | JIS H 8619 | MFSn
|  | MCuSn | Cu-Copper
KS D 9005 | 포장용 대강 | SSP | S-Steel, S-Strip | JIS H 3141 | SPCC
|  |  | P-Packing |  | SPCD
SPCE
KS C 2503 | 전자 연철봉 | SUYB | S-Steel, U-Use | JIS C 2503 | SUYB
Y-Yoke, B-Bar
KS C 2504 | 전자 연철판 | SUYP | S-Steel, U-Use | JIS C 2504 | SUYP
Y-Yoke, P-Plate
KS C 2505 | 영구자석용 재료 | McSu | M-Magnet | JIS C 2502 | ME
|  |  | C-Casting |  | MC MP
MF